{"text_format":"3","workbook":"xls","n_sheets":3,"sheets":["Sheet1","Sheet2","Sheet3"],"read":"whole","date_system":"1900","formulas":"cached_only"}

{"sheet":"Sheet1","index":0,"n_rows":35,"n_cols":3,"rows_kept":35,"merged":[[12,0,20,0],[21,0,25,0],[26,0,34,0]],"flags":["formulas_cached_only"]}
["序号","要求","是否偏离"]
["材质","详见条件图"]
["壁厚","详见条件图，如设计壁厚与条件图有差异请标注清楚"]
["碳钢板材","首钢、宝钢、太钢、鞍钢、南钢、马钢、新钢，需提供材料供应商原始质量检验合格证书等有关文件"]
["不锈钢板材","宝钢、太钢、东特、张浦，需提供材料供应商原始质量检验合格证书等有关文件"]
["垫片要求","垫片按照标准NB/T47024~47025-2012、HG/T20606~20610-2009供应，其材质要求，耐温、耐压等性能需符合图纸和设备使用介质要求，宁波易天地、南京艾志、浙江萧山国泰"]
["紧固件要求","紧固件按照标准GB/T3098、GB/T9125、NB/T47027、HG/T20613供应，其材质要求，耐温、耐压等性能需符合图纸和设备使用介质要求，所有合金钢和碳钢螺栓表面进行发蓝或磷化处理，不锈钢紧固件需要进行钝化处理，常州泰联、无锡曙光、邢台隆世、绍兴山耐、浙江高强"]
["法兰要求","法兰按照标准GB/T9112~9124、NB/T47020~47023、HG/T20592~20615~20623供应，其材质要求，耐温、耐压等性能需符合图纸和设备使用介质要求，乙方提供所有管口配对法兰，耐温要求200℃以上采用带颈法兰，河北固元、定襄海山、山东润驰、一洲、储信"]
["设计、制作标准","按照GB150《钢制压力容器》、JB/T4709《钢制压力容器焊接规程》、HG20580-HG20585系列标准进行制造、检验和验收；"]
["焊接要求","所有焊缝应打磨光滑，罐外焊缝应平整； 通过外观检查每一焊层都不允许有咬边、夹渣、裂纹、气孔及未熔现象，下一焊道焊着之前每一焊道应进行熔渣清理；焊缝外观：焊缝外形均匀，焊道与焊道、焊道与基本金属之间过渡平滑，焊渣和飞溅物清除干净。"]
["油漆要求","表面处理严格按照国标（GB8923-88）执行，钢材表面所有的除锈应为砂轮或喷砂除锈，除锈等级为St2.5级，即钢材表面无可见的油脂和污垢，并且氧化皮、铁锈和油漆涂层等附着物已基本清除；设备底漆两道环氧红丹，面漆两道（颜色需确认），表面底漆涂红丹底漆，漆膜厚度≥100um，面漆膜厚度≥70um；底漆的涂层不允许有针孔、气泡、裂纹、脱落、流挂、漏涂等缺陷，面漆要求均匀、光亮、完整。"]
["制作要求","非标设备制作应整体出厂，设备图纸中所有零部件焊接由卖方承担，包括内外支撑件的焊接，设备制造完成后应盛水试漏，清除污垢、去油、做酸洗钝化处理"]
["供货范围","1. 设备本体及支撑件（支座、裙座等），设备预埋件（如有）"]
[null,"2. 不锈钢的表面处理"]
[null,"3. 绝热保温支撑件；"]
[null,"4. 吊耳、吊柱"]
[null,"5. 铭牌及铭牌支架"]
[null,"6. 梯子、平台、管架的连接板"]
[null,"7. 现场安装及维修专用工具（如有）"]
[null,"8. 运输中的临时部件（管口盲板、紧固件、垫片，临时固定装置、保护装置等）"]
[null,"9. 配备管口配对法兰、垫片及螺栓紧固件。"]
["设备开车用备品备件","1. 设备法兰的螺栓螺母"]
[null,"2. 接管法兰的螺栓螺母"]
[null,"3. 设备内部法兰的螺栓螺母"]
[null,"4. 人孔、手孔螺栓螺母"]
[null,"5. 所有法兰垫片"]
["卖方工作范围","1. 设备材料进厂复验、设备制造、检验和试验"]
[null,"2. 制定焊接工艺规程，设备的预组装试验"]
[null,"3. 碳钢部件表面油漆、防锈保护"]
[null,"4. 不锈钢部分的酸洗、钝化处理"]
[null,"5. 制造、运输、储存时设备内部保护"]
[null,"6. 运输包装"]
[null,"7. 现场指导安装"]
[null,"8. 设备现场组焊及局部热处理"]
[null,"9. 设备内件另有供应商时，该内件与设备焊接连接的支撑件，应按内件供应商要求加工制造，内件预焊件图纸由买方负责提供，材料采购、焊接工作卖方负责；"]

{"sheet":"Sheet2","index":1,"n_rows":0,"n_cols":0,"rows_kept":0,"flags":["formulas_cached_only"]}

{"sheet":"Sheet3","index":2,"n_rows":0,"n_cols":0,"rows_kept":0,"flags":["formulas_cached_only"]}